## 17.10.2026
|  | Punkt 1 | Punkt 2
| Start FID | 11:26 | 11:32 |  |  | These 1: Es entwickeln sich stoffe auf die der FID sensitiver reagiert
| Start Real | 11:42 | 11:48 |  |  | These 2: Es desorbieren mehr bereits adsorbierte Spezies bei höheren T
| Baseline mgC |  | 2.09 |  |  | These 3: FID Messwert stark temperaturabhängig, somit wenn T steigt, dehnt sich Abgas aus. Untersuchen: Kanal 3 korreliert so mit FID conc
| Admin Preset | Propan | C3,R1,F1 |  |  | FID Ausshlag messen mit VOC Dosierung NACH Kat. FID Messen nach Venturi
| Umrechnung | mgC_disp/RF * Molmasse/M_C
|  | mgC/0.71*46/24.022 |  | mgC*2.701 | für mg_Ethanol |  |  | Gravimetrisch
Einstellung
| Index | Temperatur | V_MFC [Nl/min] | Masse_0 | Masse_1 | Zeit_0 | Zeit_1 | mg_C FID [RF1]
Blindtest | 1 | 150 | 0 | 9606.82 | 9606.82 | 11:51
| 2 | 185 | 0 | 9607.49 | 9607.49 | 12:05
| 3 | 180 | 0 | 9607.59 | 9607.59 | 12:09 | 12:28
| 4 | 200 | 0 | 9607.99 | 9607.99 | 12:33 | 12:49
| 5 | 200 | 0 | 9608.23 | 9608.23 | 12:53 | 13:04
222 | 6 | 200 | 10 | 9608.75 | 9597.05 | 13:04 | 13:56 | 4.5
| 7 | 200 | 0 | 9596.74 | 9596.74 | 13:57 | 14:18 | 6
199 | 8 | 180 | 0 | 9596.64 | 9596.64 | 14:18 | 14:45
| 9 | 180 | 10 | 9597.33 | 9592.54 | 14:46 | 15:07 | 5.4
| 10 | 180 | 0 | 9592.11 | 9592.11 | 15:09 | 15:16
165 | 11 | 160 | 0 | 9592.02 | 9592.02 | 15:20
| 12 | 150 | 0 | 9592.04 | 9592.04 | 15:24 | 15:28 | 4.7
| 13 | 150 | 10 | 9592.37 | 9588.26 | 15:29 | 15:49 | 7.3
| 14 | 150 | 20 | 9588.37 | 9585.16 | 15:49 | 16:00 | 38
222 | 15 | 200 | 20 | 9584.26 | 9581.03 | 16:03 | 16:15 | 42
| 16 | 200 | 20 | 9580.91 | 9578.89 | 16:16 | 16:24 | 38
248 | 17 | 220 | 20 | 9578.61 | 9577.01 | 16:25 | 16:31 | 38.3
| 18 | 220 | 20 | 9576.86 | 9573.18 | 16:32 | 16:46 | 27
| 19 | 220 | 10 | 9572.74 | 9569.96 | 16:47 | 17:04 | 21.5
| 20 | 220 | 0 | 9569.64 | 9569.49 | 17:05 | 17:23 | 14
| 21 | 250 | 0 | 9657.8 | 9657.8 | 9:49 |  | 5
| 22 | 200 | 5 | 9658.29 | 9657.51 | 9:54 | 10:00 | 8
| 23 | 200 | 0 | 9657.3 | 9657.3 | 10:01 | 10:08 | 3.7
| 24 | 220 | 10 | 9657.45 | 9655.86 | 10:09 | 10:15 | 6.2
| 25 | 220 | 0 | 9655.67 | 9655.67 | 10:15
| 26 | 240 | 20 | 9656.03 | 9655.3 | 10:17 | 10:19 | 7.2
| 27 | 260 | 20 | 9654.03 | 9650.57 | 10:22 | 10:32 | 7.5
| 28 | 250 | 20 | 9648.28 | 9647.02 | 10:39 | 10:43 | 9.11
| 29 | 250 | 0 | 9646.36 | 9646.36 | 10:44 |  | 6.7
| 30 | 250 | 1 | 9646.4 | 9646.1 | 11:00 | 11:08 | 5.8
| 31 | 250 | 0 | 9646.1 | 9646.1 | 11:08 | 11:15 | 5.4
| 32 | 200 | 0 | 9646.29 | 9646.29 |  | 11:33 | 4.47
| 33 | 200 | 5 | 9646.29 | 9645.35 | 11:33 | 11:40 | 5
| 34 | 200 | 10 | 9645.35 | 9634.6 | 11:41 | 12:32 | 19
| 35 | 250 | 10 | 9633.43 | 9629.97 | 12:38 | 12:56 | 14.8
Ref_C2 | 36 | 250 | 15 | 9629.9 | 9627.72 | 12:57 | 13:06 | 9.27
| 37 | 250 | 20 | 9627.68 | 9623.74 | 13:07 | 13:21 | 9.48
| 38 | 250 | 25 | 9623.72 | 9619.29 | 13:22 | 13:37 | 9.8
| 39 | 300 | 25 | 9618.6 | 9616.17 | 13:39 | 13:45
| 40 | 250 | 25 | 9616.17 | 9615.02 | 13:46 | 13:52 | 8.3
| 41 | 250 | 0 | 9614.1 | 9614.1 | 13:53 | 13:59 | 6
| 42 | 300 | 0 |  |  | 14:00 | 14:30 | 7.5
| 43 | 250 | 0 |  |  | 14:30 | 14:42 | 7.8
| 44 | 200 | 0 |  |  | 14:43 | 15:01 | 4.2
| 45 | 200 | 5 | 9614.43 | 9613.13 | 15:02 | 15:11 | 4.5
| 46 | 150 | 5 | 9613.13 | 9611.34 | 15:11 | 15:24 | 4
| 47 | 150 | 0 | 9611.12 | 9611.07 | 15:25 | 15:29 | 2.5
| 48 | 150 | 10 | 9611.32 | 9609.79 | 15:30 | 15:36 | 5
| 49 | 150 | 0 | 9609.43 | 9609.43 | 15:36 | 15:41 | 5.3
| 50 | 150 | 20 | 9609.86 | 9608.58 | 15:41 | 15:45 | 17
| 51 | 150 | 0 | 9607.98 | 9607.98 | 15:45 | 15:50 | 12
| 52 | 200 | 0 |  |  | 15:54 | 16:02 | 9